## Table 1
SOUS DETAILS DE FABRICATION DES BETONS
BETON B1 : béton de propreté
BETON B1 |  |  |  |  | DS
désignation | u | quantité | Pert | cout | materieaux | materiel | MO
Ciment CPJ 45 | T | 0.25 | 1.03 | 1204 | 310.03
Sable | m³ | 0.45 | 1.05 | 140 | 66.15
GRAVIER 8/15 | m³ | 1 | 1.05 | 70 | 73.5
EAU GACHAGE | m³ | 0.18 | 1.1 | 3 | 0.594
Quote part betoniére | H | 2.25 | 1 | 40 |  | 90
Vibreur | H | 2 | 1 | 13.9 |  | 27.8
MO FABRICATIO DE BETON | H | 2.25 | 1 | 12.22 |  |  | 27.495
[5 empty] | 450.274 | 117.8 | 27.495
596.06
BETON B2 :gros béton et béton cyclopeen en fondations pour ouvrage non armé ou légerment
BETON B2 |  |  |  |  | DS
désignation | u | quantité | Pert | cout | materieaux | materiel | MO
Ciment CPJ 45 | T | 0.3 | 1.03 | 1240 | 383.16
Sable | m³ | 0.45 | 1.05 | 140 | 66.15
GRAVIER 8/15 | m³ | 1 | 1.05 | 70 | 73.5
EAU GACHAGE | m³ | 0.18 | 1.1 | 3 | 0.594
Quote part betoniére | H | 2.25 | 1 | 40.22 |  | 90.495
Vibreur | H | 2 | 1 | 13.9 |  | 27.8
MO FABRICATIO DE BETON | H/m3 | 2.25 | 1 | 12.22 |  |  | 27.495
[5 empty] | 523.404 | 118.295 | 27.495
641.69
BETON B3 :Béton de forme-Béton de dallage
BETON B3 |  |  |  |  | DS
désignation | u | quantité | Pert | cout | materieaux | materiel | MO
Ciment CPJ 45 | T | 0.35 | 1.03 | 1240 | 447.02
Sable | m³ | 0.45 | 1.05 | 140 | 66.15
GRAVIER 15/25 | m³ | 1 | 1.05 | 70 | 73.5
EAU GACHAGE | m³ | 0.18 | 1.1 | 3 | 0.594
Quote part betoniére | H | 3.6 | 1 | 17.88 |  | 64.368
Vibreur | H | 3.6 | 1 | 6.18 |  | 22.248
MO FABRICATIO DE BETON | H/m3 | 3.6 | 1 | 12.22 |  |  | 43.992
[5 empty] | 587.264 | 86.616 | 43.992
673.85
BETON B4 : béton armé
BETON B4 |  |  |  |  | DS
désignation | u | quantité | Pert | cout | materieaux | materiel | MO
Ciment CPJ 45 | T | 0.35 | 1.03 | 1204 | 434.042
SDaEblReIZ | m³ | 0.35 | 1.05 | 140 | 51.45
| m³ | 0.35 | 1.05 | 140 | 51.45
GRAVIER 8/15 | m³ | 0.3 | 1.05 | 70 | 22.05
GRAVIER 15/25 | m³ | 0.7 | 1.05 | 70 | 51.45
EAU GACHAGE | m³ | 0.18 | 1.1 | 3 | 0.594
Quote part betoniére | H | 2.25 | 1 | 40.22 |  | 90.495
Vibreur | H | 2 | 1 | 13.9 |  | 27.8
MO FABRICATIO DE BETON | H | 2.25 | - | 12.22 |  |  | 27.495
[5 empty] | 125.544 | 118.295 | 27.495
[5 empty] | 756.82 |  |  | DH / m³
BETON B5 : béton armé
BETON B5 |  |  |  |  | DS
désignation | u | quantité | Pert | cout | materieaux | materiel | MO
Ciment CPJ 45 | T | 0.35 | 1.03 | 1204 | 434.042
SDaEblReIZ | m³ | 0.35 | 1.05 | 140 | 51.45
| m³ | 0.35 | 1.05 | 140 | 51.45
GRAVIER 8/15 | m³ | 0.7 | 1.05 | 70 | 51.45
GRAVIER 15/25 | m³ | 0.3 | 1.05 | 70 | 22.05
EAU GACHAGE | m³ | 0.18 | 1.1 | 3 | 0.594
Quote part betoniére | H | 2.25 | 1 | 40.22 |  | 90.495
Vibreur | H | 2 | 1 | 13.9 |  | 27.8
MO FABRICATIO DE BETON | H | 2.25 | - | 12.22 |  |  | 27.495
[5 empty] | 125.544 | 118.295 | 27.495
[5 empty] | 756.82 |  |  | DH / m³
BETON B6 :béton pour tout ouvrage armé
BETON B2 |  |  |  |  | DS
désignation | u | quantité | Pert | cout | materieaux | materiel | MO
Ciment CPJ 45 | T | 0.4 | 1.03 | 1204 | 496.048
SDaEblReIZ | m³ | 0.35 | 1.05 | 140 | 51.45
| m³ | 0.35 | 1.05 | 140 | 51.45
GRAVIER 8/15 | m³ | 0.7 | 1.05 | 70 | 51.45
GRAVIER 15/25 | m³ | 0.3 | 1.05 | 70 | 22.05
EAU GACHAGE | m³ | 0.18 | 1.1 | 3 | 0.594
Quote part betoniére | H | 2.25 | 1 | 40.22 |  | 90.495
Vibreur | H | 2 | 1 | 13.9 |  | 27.8
MO FABRICATIO DE BETON | H/m3 | 2.25 | 1 | 12.22 |  |  | 27.495
[5 empty] | 125.544 | 118.295 | 27.495
791.33
SOUS DETAILS DE FABRICATION DES MORTIERS
MORTIER Nº 1: utisation : Dégrossi d'enduit
MORTIER Nº 1 |  |  |  |  | DS
désignation | u | quantité |  | cout | materieaux | materiel | MO
Ciment CPJ 35 | T | 0.25 |  | 1140 | 285
Sable | m³ | 0.5 |  | 140 | 70
| m³ | 0.5 |  | 140 | 70
MO | H | 2.25 |  | 12.22 |  |  | 27.495
[5 empty] | 425 | 0 | 27.495
[5 empty] | 425 |  |  | DH/M3
MORTIER Nº 2 : utisation ourdage _ mur cloison _ dressages_moellon
MORTIER Nº 2 |  |  |  |  | DS
désignation | u | quantité |  | cout | materieaux | materiel | MO
Ciment CPJ 35 | T | 0.3 |  | 1140 | 342
SRaIZble | m³ | 0.66 |  | 140 | 92.4
| m³ | 0.34 |  | 140 | 47.6
MO | H | 2.25 |  | 12.22 |  |  | 27.495
[5 empty] | 482 | 0 | 27.495
[5 empty] | 482 |  |  | DH/M3
MORTIER Nº 3 :utisation de reprise de béton
MORTIER Nº 3 |  |  |  |  | DS
désignation | u | quantité |  | cout | materieaux | materiel | MO
Ciment CPJ 35 | T | 0.4 |  | 1140 | 456
SRaIZble | m³ | 0.5 |  | 140 | 70
| m³ | 0.5 |  | 140 | 70
MO | H | 2.25 |  | 12.6 |  |  | 28.35
[5 empty] | 596 | 0 | 28.35
[5 empty] | 596 |  | DH/M3
Scellem
MORTIER Nº 4 |  |  |  |  | DS
désignation | u | quantité |  | cout | materieaux | materiel | MO
Ciment CPJ 35 | T | 0.45 |  | 1140 | 513
Sable | m³ | 1 |  | 140 | 140
Silikate | dose | 10 |  |  | 0
MO | H | 2.25 |  | 12.6 |  |  | 28.35
[5 empty] | 653 | 0 | 28.35
[5 empty] | 653 |  | DH/M3
Scellem
MORTIER Nº 5 |  |  |  |  | DS
désignation | u | quantité |  | cout | materieaux | materiel | MO
Ciment CPJ 35 | T | 0.15 |  | 1140 | 171
Sable | m³ | 1 |  | 140 | 140
chaux grasse | kg | 250 |  |  | 0
MO | H | 2.25 |  | 12.6 |  |  | 28.35
[5 empty] | 311 | 0 | 28.35
[5 empty] | 311 |  | DH/M3
Scellem
MORTIER Nº 6 |  |  |  |  | DS
désignation | u | quantité |  | cout | materieaux | materiel | MO
Ciment CPJ 35 | T | 0.5 |  | 1140 | 570
SRaIZble | m³ | 0.7 |  | 140 | 98
| m³ | 0.3 |  | 140 | 42
Silikate | dose | 10
MO | H | 2.25 |  | 12.6 |  |  | 28.35
[5 empty] | 710 | 0 | 28.35
[5 empty] | 710 |  | DH/M3